## 21120352
检验证书 CERTIFICATE OF ANALYSIS
多层共挤出膜Multi-layer Coextrusion Film
客户名称Customer: |  | 湖南怡永丰包装印务有限公司
订单编号P.O.Number: |  | 21120352
产品名称Product Name: |  | 液体低温自动包PE(TJ-PE-YG)-65μmx515mm
数量Quantity: |  | 见“送货单”Refer to Goods List
检验项目 |  | 技术标准 | 检验方法 | 检验结果
ATTRIBUTE |  | SPECIFICATION | TEST METHODS | RESULTS
外观 General Appearance |  | Clear | 目测Visual | 符合要求Pass
厚度 Thickness(μm) |  | 65±5% | GB/T6672-2001 | 64
宽度 Width （mm) |  | 515+3-0 | GB/T6673-2001 | 517
润湿张力MN/M DYN |  | ≥38 | GB/T14216-2008 | 40
摩擦系数 COF | 非/非 | 0.15-0.22 | GB/T10006-2021 | 0.17
拉伸强度 (Mpa) |  | MD≥14 | GB/T1040.3-2006 | 29
Tensile Strength (Mpa) |  | TD≥14 | GB/T1040.3-2006 | 25
断裂伸长率(%) |  | MD≥280 | GB/T1040.3-2006 | 778
Elongation (%) |  | TD≥280 | GB/T1040.3-2006 | 835
热封强度（N/15mm） Sealing Strength 测试条件 test condision 3KG 1秒 |  | in/in ≥2.8 | GB/T2358 -1998 | 118 | 121 | 124 | 127 | 130
|  |  |  | 1.6 | 8 | 9.9 | 10.5 | 12.8
Draft By：彭姣 |  | Approved By: