## 22030241
检验证书 CERTIFICATE OF ANALYSIS
多层共挤出膜Multi-layer Coextrusion Film
客户名称Customer: |  | 湖南怡永丰包装印务有限公司
订单编号P.O.Number: |  | 22030241
产品名称Product Name: |  | 乳白高低温膜-90μmx600mm
数量Quantity: |  | 见“送货单”Refer to Goods List
检验项目 |  | 技术标准 | 检验方法 | 检验结果
ATTRIBUTE |  | SPECIFICATION | TEST METHODS | RESULTS
外观 General Appearance |  | Clear | 目测Visual | 符合要求Pass
厚度 Thickness(μm) |  | 90±5% | GB/T6672-2001 | 89.6
宽度 Width （mm) |  | 600+3-0 | GB/T6673-2001 | 603
润湿张力MN/M DYN |  | ≥38 | GB/T14216-2008 | 40
摩擦系数 COF | 非/非 | ≤0.30 | GB/T10006-2021 | 0.23
| 处处 | ≤0.50 | GB/T10006-2021 | 0.31
拉伸强度 (Mpa) |  | MD≥18 | GB/T1040.3-2006 | 35
Tensile Strength (Mpa) |  | TD≥18 | GB/T1040.3-2006 | 27
断裂伸长率(%) |  | MD≥350 | GB/T1040.3-2006 | 833
Elongation (%) |  | TD≥450 | GB/T1040.3-2006 | 882
热封强度（N/15mm） Sealing Strength 测试条件 test condision 2KG 1秒 |  | F/F ≥2.8 | GB/T2358 -1998 | 78 | 81 | 84 | 87 | 90
|  |  |  | 1 | 3.3 | 4.6 | 5.5 | 7.8
|  | C/C≥2.8 |  | 165 | 168 | 171 | 174 | 177
|  |  |  | 1.3 | 1.7 | 2.3 | 2.5 | 2.6
Draft By：曾心 |  | Approved By: