## 22020234
检验证书 CERTIFICATE OF ANALYSIS
多层共挤出膜Multi-layer Coextrusion Film
客户名称Customer: |  | 湖南怡永丰包装印务有限公司
订单编号P.O.Number: |  | 22020234
产品名称Product Name: |  | EVA-60μmx545mm
数量Quantity: |  | 见“送货单”Refer to Goods List
检验项目 |  | 技术标准 | 检验方法 | 检验结果
ATTRIBUTE |  | SPECIFICATION | TEST METHODS | RESULTS
外观 General Appearance |  | Clear | 目测Visual | 符合要求Pass
厚度 Thickness(μm) |  | 60±8% | GB/T6672-2001 | 62
宽度 Width （mm) |  | 545+5-0 | GB/T6673-2001 | 547
润湿张力MN/M DYN |  | ≥38 | GB/T14216-2008 | 40
摩擦系数 COF | 非/非 | ≤0.35 | GB/T10006-2021 | 0.2
拉伸强度 (Mpa) |  | MD≥10 | GB/T1040.3-2006 | 28
Tensile Strength (Mpa) |  | TD≥10 | GB/T1040.3-2006 | 26
断裂伸长率(%) |  | MD≥180 | GB/T1040.3-2006 | 667
Elongation (%) |  | TD≥250 | GB/T1040.3-2006 | 838
热封强度（N/15mm） Sealing Strength 测试条件 test condision 3KG 1秒 |  | NY/PE/F/PET ≥8N | QB/T 2358-1998 | 160 | 165 | 170 | 175 | 180
|  |  |  | 7.5 | 8 | 9.5 | 10.3 | 11
Draft By：曾心 |  | Approved By: