## 800
陇 西 西 北 铝 铝 箔 有 限 公 司
LONGXI NORTHWEST ALUMINIUM FOIL CO., LTD.
产 品 质 量 证 明 书
Certificate Of Analysis
订货单位/Customer | [9 empty] | 合同号/Contract No. | [5 empty] | BZH0220712-4
产品名称 Product |  | 合金状态 Alloy&Temper |  | 规 格 /Dimension (mm×mm) | [5 empty] | 箱 数 Several boxes |  | 抗拉强度/T.S (Mpa) |  |  |  | 延伸率/E.L(%) | 刷水试验 Brush water test
铝 箔 |  | 8079-O |  | 0.007*800 | [5 empty] | 5 |  | 控 制 范 围 Spec. |  |  | ＞82 | ≥2.5 | A 级/Level
[12 empty] | 实 测 值Actual |  |  | 83-84 | 2.5-2.7 | A 级/Level
执行标准/Execution Standard |  |  |  | GB/T3198-2010 | [5 empty] | 化学成分标准/Composition standard | [5 empty] | GB/T3190
检验 项目 | 箱号 Box No. | 流水号 Serial No. | 卷 号 Coil No. | 厚 度 Thickness (mm) | 宽 度Width (mm) | 长度Length（m） | 化 学 成 份/Chemical Composition (%) | [9 empty] | 检验 判定 Inspection judgment | 净 重 Net weight (kg)
[7 empty] | Si | Fe | Cu | Mn | Mg | Zn | Ti | Pb | Cr | As
控制范围 Spec. | ／ | ／ | ／ | 0.0067-0.0074 | 799-801 | / | 符合GB/T3190 | [6 empty] | ≤0.0008 | ≤0.0001 | ≤0.0001 | / | /
实测值Actual | 66214 | JH2209A268819 | ／ | 0.007 | 800 | / | 符合GB/T3190 | [6 empty] | ≤0.0008 | ≤0.0001 | ≤0.0001 | 合格 | 362.8
实测值Actual | 66209 | JH2209A268814 | ／ | 0.007 | 800 | / | 符合GB/T3190 | [6 empty] | ≤0.0008 | ≤0.0001 | ≤0.0001 | 合格 | 366.4
实测值Actual | 66211 | JH2209A268816 | ／ | 0.007 | 800 | ／ | 符合GB/T3190 | [6 empty] | ≤0.0008 | ≤0.0001 | ≤0.0001 | 合格 | 366.6
实测值Actual | 66213 | JH2209A268818 | ／ | 0.007 | 800 | ／ | 符合GB/T3190 | [6 empty] | ≤0.0008 | ≤0.0001 | ≤0.0001 | 合格 | 366.8
实测值Actual | 66210 | JH2209A268815 | ／ | 0.007 | 800 | ／ | 符合GB/T3190 | [6 empty] | ≤0.0008 | ≤0.0001 | ≤0.0001 | 合格 | 365.8
备注：针孔：＜60个/㎡ | [17 empty] | 1828.4
检查员：郑欢 | [12 empty] | 日期： |  | 2022-10-12

## 620
陇 西 西 北 铝 铝 箔 有 限 公 司
LONGXI NORTHWEST ALUMINIUM FOIL CO., LTD.
产 品 质 量 证 明 书
Certificate Of Analysis
订货单位/Customer | [9 empty] | 合同号/Contract No. | [5 empty] | BZH0220926-1
产品名称 Product |  | 合金状态 Alloy&Temper |  | 规 格 /Dimension (mm×mm) | [5 empty] | 箱 数 Several boxes |  | 抗拉强度/T.S (Mpa) |  |  |  | 延伸率/E.L(%) | 刷水试验 Brush water test
铝 箔 |  | 8079-O |  | 0.007*620 | [5 empty] | 2 |  | 控 制 范 围 Spec. |  |  | ＞82 | ≥2.5 | A 级/Level
[12 empty] | 实 测 值Actual |  |  | 83-84 | 2.5-2.7 | A 级/Level
执行标准/Execution Standard |  |  |  | GB/T3198-2010 | [5 empty] | 化学成分标准/Composition standard | [5 empty] | GB/T3190
检验 项目 | 箱号 Box No. | 流水号 Serial No. | 卷 号 Coil No. | 厚 度 Thickness (mm) | 宽 度Width (mm) | 长度Length（m） | 化 学 成 份/Chemical Composition (%) | [9 empty] | 检验 判定 Inspection judgment | 净 重 Net weight (kg)
[7 empty] | Si | Fe | Cu | Mn | Mg | Zn | Ti | Pb | Cr | As
控制范围 Spec. | ／ | ／ | ／ | 0.0067-0.0074 | 619-621 | / | 符合GB/T3190 | [6 empty] | ≤0.0008 | ≤0.0001 | ≤0.0001 | / | /
实测值Actual | 68367 | WJ2210A311702 | ／ | 0.007 | 620 | / | 符合GB/T3190 | [6 empty] | ≤0.0008 | ≤0.0001 | ≤0.0001 | 合格 | 567.2
实测值Actual | 68368 | WJ2210A311703 | ／ | 0.007 | 620 | / | 符合GB/T3190 | [6 empty] | ≤0.0008 | ≤0.0001 | ≤0.0001 | 合格 | 569
备注：针孔：＜60个/㎡ | [17 empty] | 1136.2
检查员：郑欢 | [12 empty] | 日期： |  | 2022-10-12

## 860
陇 西 西 北 铝 铝 箔 有 限 公 司
LONGXI NORTHWEST ALUMINIUM FOIL CO., LTD.
产 品 质 量 证 明 书
Certificate Of Analysis
订货单位/Customer | [9 empty] | 合同号/Contract No. | [5 empty] | BSXD220506-2
产品名称 Product |  | 合金状态 Alloy&Temper |  | 规 格 /Dimension (mm×mm) | [5 empty] | 箱 数 Several boxes |  | 抗拉强度/T.S (Mpa) |  |  |  | 延伸率/E.L(%) | 刷水试验 Brush water test
铝 箔 |  | 8079-O |  | 0.007*860 | [5 empty] | 1 |  | 控 制 范 围 Spec. |  |  | ＞82 | ≥2.5 | A 级/Level
[12 empty] | 实 测 值Actual |  |  | 83-84 | 2.5-2.7 | A 级/Level
执行标准/Execution Standard |  |  |  | GB/T3198-2010 | [5 empty] | 化学成分标准/Composition standard | [5 empty] | GB/T3190
检验 项目 | 箱号 Box No. | 流水号 Serial No. | 卷 号 Coil No. | 厚 度 Thickness (mm) | 宽 度Width (mm) | 长度Length（m） | 化 学 成 份/Chemical Composition (%) | [9 empty] | 检验 判定 Inspection judgment | 净 重 Net weight (kg)
[7 empty] | Si | Fe | Cu | Mn | Mg | Zn | Ti | Pb | Cr | As
控制范围 Spec. | ／ | ／ | ／ | 0.0067-0.0074 | 859-861 | / | 符合GB/T3190 | [6 empty] | ≤0.0008 | ≤0.0001 | ≤0.0001 | / | /
实测值Actual | 66502 | DF2209A299960 | ／ | 0.007 | 860 | / | 符合GB/T3190 | [6 empty] | ≤0.0008 | ≤0.0001 | ≤0.0001 | 合格 | 606.9
备注：针孔：＜60个/㎡ | [17 empty] | 606.9
检查员：郑欢 | [12 empty] | 日期： |  | 2022-10-12