## Sheet1
武汉卓凡中天包装材料有限公司
检 验 报 告
规格型号 |  |  | 905*0.04
订单数量 kg |  |  | 860
批次 |  |  | 221014C2005
操作人 |  |  | 庆涛/三元/宇清
检验项目 |  | 技术要求 | 检测结果 | 符合要求
润湿张力dyn/cm |  | ≥38 | 42 | 符合要求
宽度偏差mm |  | ±2 | 2 | 符合要求
厚度极限偏差% |  | ±8 | 5 | 符合要求
摩擦系数(G/M2) |  | 静≤0.18 | 0.178 | 符合要求
|  | 动≤0.12 | 0.163 | 符合要求
拉伸强度MPA | 横向 | ≥15 | 20.5 | 符合要求
| 纵向 |  | 19.5 | 符合要求
断裂标称应变% | 横向 | ≥300 | 882 | 符合要求
| 纵向 |  | 560 | 符合要求
起封温度 |  | ≤120 | 110 | 符合要求
感官指标 |  | 色泽正常 无异味 | 正常 | 符合要求
制表: |  |  | 肖华 |  | 日期： | 2022-10-15