## 860-7
陇 西 西 北 铝 铝 箔 有 限 公 司
LONGXI NORTHWEST ALUMINIUM FOIL CO., LTD.
产 品 质 量 证 明 书
Certificate Of Analysis
订货单位/Customer | [9 empty] | 合同号/Contract No. | [5 empty] | BZH0220926-7
产品名称 Product |  | 合金状态 Alloy&Temper |  | 规 格 /Dimension (mm×mm) | [5 empty] | 箱 数 Several boxes |  | 抗拉强度/T.S (Mpa) |  |  |  | 延伸率/E.L(%) | 刷水试验 Brush water test
铝 箔 |  | 8079-O |  | 0.007*860 | [5 empty] | 2 |  | 控 制 范 围 Spec. |  |  | ＞82 | ≥2.5 | A 级/Level
[12 empty] | 实 测 值Actual |  |  | 83-84 | 2.5-2.7 | A 级/Level
执行标准/Execution Standard |  |  |  | GB/T3198-2010 | [5 empty] | 化学成分标准/Composition standard | [5 empty] | GB/T3190
检验 项目 | 箱号 Box No. | 流水号 Serial No. | 卷 号 Coil No. | 厚 度 Thickness (mm) | 宽 度Width (mm) | 长度Length（m） | 化 学 成 份/Chemical Composition (%) | [9 empty] | 检验 判定 Inspection judgment | 净 重 Net weight (kg)
[7 empty] | Si | Fe | Cu | Mn | Mg | Zn | Ti | Pb | Cr | As
控制范围 Spec. | ／ | ／ | ／ | 0.0067-0.0074 | 859-861 | / | 符合GB/T3190 | [6 empty] | ≤0.0008 | ≤0.0001 | ≤0.0001 | / | /
实测值Actual | 73787 | GL2210A325603 | ／ | 0.007 | 860 | / | 符合GB/T3190 | [6 empty] | ≤0.0008 | ≤0.0001 | ≤0.0001 | 合格 | 583.5
实测值Actual | 73788 | GL2210A325604 | ／ | 0.007 | 860 | / | 符合GB/T3190 | [6 empty] | ≤0.0008 | ≤0.0001 | ≤0.0001 | 合格 | 584.7
备注：针孔：＜60个/㎡ | [17 empty] | 1168.2
检查员：郑欢 | [12 empty] | 日期： |  | 2022-11-8

## 640-7
陇 西 西 北 铝 铝 箔 有 限 公 司
LONGXI NORTHWEST ALUMINIUM FOIL CO., LTD.
产 品 质 量 证 明 书
Certificate Of Analysis
订货单位/Customer | [9 empty] | 合同号/Contract No. | [5 empty] | BZH0221007
产品名称 Product |  | 合金状态 Alloy&Temper |  | 规 格 /Dimension (mm×mm) | [5 empty] | 箱 数 Several boxes |  | 抗拉强度/T.S (Mpa) |  |  |  | 延伸率/E.L(%) | 刷水试验 Brush water test
铝 箔 |  | 8079-O |  | 0.007*640 | [5 empty] | 2 |  | 控 制 范 围 Spec. |  |  | ＞82 | ≥2.5 | A 级/Level
[12 empty] | 实 测 值Actual |  |  | 83-84 | 2.5-2.7 | A 级/Level
执行标准/Execution Standard |  |  |  | GB/T3198-2010 | [5 empty] | 化学成分标准/Composition standard | [5 empty] | GB/T3190
检验 项目 | 箱号 Box No. | 流水号 Serial No. | 卷 号 Coil No. | 厚 度 Thickness (mm) | 宽 度Width (mm) | 长度Length（m） | 化 学 成 份/Chemical Composition (%) | [9 empty] | 检验 判定 Inspection judgment | 净 重 Net weight (kg)
[7 empty] | Si | Fe | Cu | Mn | Mg | Zn | Ti | Pb | Cr | As
控制范围 Spec. | ／ | ／ | ／ | 0.0067-0.0074 | 639-641 | / | 符合GB/T3190 | [6 empty] | ≤0.0008 | ≤0.0001 | ≤0.0001 | / | /
实测值Actual | 76000 | GL2210A325615 | ／ | 0.007 | 640 | / | 符合GB/T3190 | [6 empty] | ≤0.0008 | ≤0.0001 | ≤0.0001 | 合格 | 579.2
实测值Actual | 76001 | GL2210A325616 | ／ | 0.007 | 640 | / | 符合GB/T3190 | [6 empty] | ≤0.0008 | ≤0.0001 | ≤0.0001 | 合格 | 577.8
备注：针孔：＜60个/㎡ | [17 empty] | 1157
检查员：郑欢 | [12 empty] | 日期： |  | 2022-11-8

## 850-7
陇 西 西 北 铝 铝 箔 有 限 公 司
LONGXI NORTHWEST ALUMINIUM FOIL CO., LTD.
产 品 质 量 证 明 书
Certificate Of Analysis
订货单位/Customer | [9 empty] | 合同号/Contract No. | [5 empty] | BZH0220926-6
产品名称 Product |  | 合金状态 Alloy&Temper |  | 规 格 /Dimension (mm×mm) | [5 empty] | 箱 数 Several boxes |  | 抗拉强度/T.S (Mpa) |  |  |  | 延伸率/E.L(%) | 刷水试验 Brush water test
铝 箔 |  | 8079-O |  | 0.007*850 | [5 empty] | 3 |  | 控 制 范 围 Spec. |  |  | ＞82 | ≥2.5 | A 级/Level
[12 empty] | 实 测 值Actual |  |  | 83-84 | 2.5-2.7 | A 级/Level
执行标准/Execution Standard |  |  |  | GB/T3198-2010 | [5 empty] | 化学成分标准/Composition standard | [5 empty] | GB/T3190
检验 项目 | 箱号 Box No. | 流水号 Serial No. | 卷 号 Coil No. | 厚 度 Thickness (mm) | 宽 度Width (mm) | 长度Length（m） | 化 学 成 份/Chemical Composition (%) | [9 empty] | 检验 判定 Inspection judgment | 净 重 Net weight (kg)
[7 empty] | Si | Fe | Cu | Mn | Mg | Zn | Ti | Pb | Cr | As
控制范围 Spec. | ／ | ／ | ／ | 0.0067-0.0074 | 849-851 | / | 符合GB/T3190 | [6 empty] | ≤0.0008 | ≤0.0001 | ≤0.0001 | / | /
实测值Actual | 68630 | WJ2210A311719 | ／ | 0.007 | 850 | / | 符合GB/T3190 | [6 empty] | ≤0.0008 | ≤0.0001 | ≤0.0001 | 合格 | 582.1
实测值Actual | 68629 | WJ2210A311718 | ／ | 0.007 | 850 | / | 符合GB/T3190 | [6 empty] | ≤0.0008 | ≤0.0001 | ≤0.0001 | 合格 | 385.4
实测值Actual | 68628 | WJ2210A311717 | ／ | 0.007 | 850 | ／ | 符合GB/T3190 | [6 empty] | ≤0.0008 | ≤0.0001 | ≤0.0001 | 合格 | 388.8
备注：针孔：＜60个/㎡ | [17 empty] | 1356.3
检查员：郑欢 | [12 empty] | 日期： |  | 2022-11-8