## Sheet1
品名 | 负极国产铝袋两边封袋 |  |  | 类别 | 制袋类 |  | CPEV负极铝袋QC工程图 | [8 empty] | 管理编号 | YYF/GZ/JY/018
品号 | 1.348.02.03.01.0001 |  |  | 工程 | CPEV负极铝袋制造 | [10 empty] | 制/修订日期 | 2023.04.28
式样 | PET12/AL7/PE90 |  |  | 区分 | □试生产 þ量产 | [10 empty] | 制作 | 审核 | 批准
版次 | B/O |  |  | 页次 | 5/5
序号 | 流程 | 工程名称 | 作业标准/依据 | 设备工装夹具 |  | 管理项目 | 规格值/要求说明 | 首检 | 自检 | 巡检 | 样品量 | 监控频率 | 检测仪器 | 执行者 | 书面记录 | 异常判断方法处置方法 |  | 备注
1 |  | 来料检验 | 原材料检验标准；抽样管理标准 | 目视 |  | 外观 | 不得有气泡、异味、异物、水、油污、粉尘、伤痕和折皱、孔洞、暴筋、条纹、卷边、晶点、塑化不良、鱼眼、僵块等瑕疵 | IQC抽检 |  |  | n≤3 逐件取样； n＞3 2+1 | 每批 | 钢尺/千分尺/拉力机/摩擦系数仪 | IQC | 原材料检验报告单 | 按原材料异常流程处理；原材料异常反馈表
|  |  |  | 钢尺 |  | 尺寸 | 5mm
|  |  |  | 千分尺 |  | 厚度 | ±8%
|  |  |  | 针孔检测箱 |  | 针孔数 | 100个/㎡
|  |  |  | 拉力机 |  | 断裂伸长率 | 纵、横向≥11MPa
|  |  |  | 拉力机 |  | 拉伸强度 | 纵、横向≥150%
|  |  |  | 摩擦系数仪 |  | 摩擦系数 | 0.3-0.4
2 |  | 入库/发料 | 仓库管理标准 | 叉车 |  | 产品标识 | 每卷标识 |  | √ |  | 100% | 每批 | 目视 | 仓管员 | 物料标签；进销存台账 | 按原材料异常流程处理；原材料异常反馈表
[6 empty] | 外包装防护 | 珍珠棉+托盘包装 |  | √ |  |  | 每批
3 |  | 干式复合-遍；PET/AL半成品制造 | 复合操作标准； 复合清扫作业要领书； 材料上料作业要领书； 上胶量测试作业要领书； 胶水粘度测试作业要领书； 半成品防护作业要领书； 材料搬入清洁作业要领书； 抽样管理标准 | 3号干式复合机/分析天平/察恩杯/秒表/取样器/电子秤/卷尺 |  | 清扫 | 符合清扫作业要领 |  |  | √ | 100% | 开机前/次 | 目视 | 作业员/IPQC | 干式复合生产记录； IPQC巡检记录 | 品控按过程质量异常处理流程处理
[6 empty] | 网线辊 | 120线 |  | √ | √ | 100% | 开机前/次 | 目视 | 作业员/IPQC
[6 empty] | 上胶量 | 3.5-4.2 |  | √ | √ | n=1 | 1次/每批 | 取样器/分析天平 | 作业员/IPQC
[6 empty] | 一放卷 | 5-8kg |  | √ | √ | n=1 | 1次/每批 | 目视 | 作业员/IPQC
[6 empty] | 二放卷 | 12-18kg |  | √ | √ | n=1 | 1次/每批 | 目视 | 作业员/IPQC
[6 empty] | 收卷张力 | 18-28kg |  | √ | √ | n=1 | 1次/每批 | 目视 | 作业员/IPQC
[6 empty] | 涂布压力 | 4-5kg |  | √ | √ | n=1 | 1次/每批 | 目视 | 作业员/IPQC
[6 empty] | 刮刀压力 | 2-4kg |  | √ | √ | n=1 | 1次/每批 | 目视 | 作业员/IPQC
[6 empty] | 一段烘箱温度 | 50-55℃ |  | √ | √ | n=1 | 1次/每班 | 设备监控报警 | 作业员/IPQC
[6 empty] | 二段烘箱温度 | 60-65℃ |  | √ | √ | n=1 | 1次/每班 | 设备监控报警 | 作业员/IPQC
[6 empty] | 三段烘箱温度 | 70-75℃ |  | √ | √ | n=1 | 1次/每班 | 设备监控报警 | 作业员/IPQC
[6 empty] | 四段烘箱温度 | 80-85℃ |  | √ | √ | n=1 | 1次/每班 | 设备监控报警 | 作业员/IPQC
[6 empty] | 复合温度 | 夏季50±2℃； 冬季60±2℃ | √ | √ | √ | n=1 | 1次/每班 | 设备监控报警 | 作业员/IPQC
[6 empty] | 机器速度 | 90-120m/min |  | √ | √ | n=1 | 1次/每班 | 目视 | 作业员/IPQC
[6 empty] | 胶水厂家 | 汉达 |  | √ | √ | n=1 | 1次/每桶 | 目视 | 作业员/IPQC
[6 empty] | 胶水型号 | HD-DJ8262/HD-B8262 |  | √ | √ | n=1 | 1次/每桶 | 目视 | 作业员/IPQC
[6 empty] | 胶水规格 | 20kg+4.5kg |  | √ | √ | n=1 | 1次/每桶 | 目视 | 作业员/IPQC
[6 empty] | 胶水粘度 | 15-17秒 |  | √ | √ | n=1 | 1次/每小时 | 察恩杯、秒表 | 作业员/IPQC
[6 empty] | 胶水配比 | 20:4.5:24 |  | √ | √ | n=1 | 1次/每批 | 电子秤 | 作业员/IPQC
[6 empty] | PET规格 | 730mm*12μm+630mm*12μm |  | √ | √ | n=1 | 1次/每卷 | 卷尺 | 作业员/IPQC
[6 empty] | PET厂家/型号 | 国风/BOPET |  | √ | √ | n=1 | 1次/每卷 | 目视 | 作业员/IPQC
[6 empty] | AL规格 | 730mm*7μm +630mm*7μm |  | √ | √ | n=1 | 1次/每卷 | 卷尺 | 作业员/IPQC
[6 empty] | AL厂家/型号 | 昆山铝业/AL-3 |  | √ | √ | n=1 | 1次/每卷 | 目视 | 作业员/IPQC
[6 empty] | 复合外观 | 不得有滑卷、端面褶皱；气泡、活皱、隧道、单边等 | √ | √ | √ | n=1 | 1次/每卷 | 目视 | 作业员/IPQC
4 |  | 无溶剂复合二遍；PET/AL/PE半成品制造 | 复合操作标准； 复合清扫作业要领书； 材料上料作业要领书； 上胶量测试作业要领书； 半成品防护作业要领书； 材料搬入清洁作业要领书； 抽样管理标准 | 4号无溶剂复合机/分析天平/电子秤/取样器/卷尺 |  | 清扫 | 符合清扫作业要领 |  |  | √ | 100% | 开机前/次 | 目视 | 作业员/IPQC | 无溶剂复合生产记录； IPQC巡检记录 | 品控按过程质量异常处理流程处理
[6 empty] | 上胶量 | 1.2-2.2 |  | √ | √ | n=1 | 1次/每批 | 取样器/分析天平 | 作业员/IPQC
[6 empty] | 机器速度 | 200-400m/min |  | √ | √ | n=1 | 1次/每批 | 目视 | 作业员/IPQC
[6 empty] | 一放卷 | 0.05-0.15Mpa |  | √ | √ | n=1 | 1次/每批 | 目视 | 作业员/IPQC
[6 empty] | 二放卷 | 0.05-0.10Mpa |  | √ | √ | n=1 | 1次/每批 | 目视 | 作业员/IPQC
[6 empty] | 收卷张力 | 18-30kg |  | √ | √ | n=1 | 1次/每批 | 目视 | 作业员/IPQC
[6 empty] | 收卷压力 | 0.1-0.22Mpa |  | √ | √ | n=1 | 1次/每批 | 目视 | 作业员/IPQC
[6 empty] | 涂布压力 | 4-5kg |  | √ | √ | n=1 | 1次/每批 | 目视 | 作业员/IPQC
[6 empty] | 烘道张力 | 0.1-0.25Mpa |  | √ | √ | n=1 | 1次/每批 | 目视 | 作业员/IPQC
[6 empty] | 复合辊压力 | 0.4Mpa |  | √ | √ | n=1 | 1次/每批 | 目视 | 作业员/IPQC
[6 empty] | 复合辊温度 | 40±5℃ |  | √ | √ | n=1 | 1次/每批 | 设备监控报警 | 作业员/IPQC
[6 empty] | A胶桶温度 | 40-45℃ |  | √ | √ | n=1 | 1次/每批 | 设备监控报警 | 作业员/IPQC
[6 empty] | 混胶管温度 | 30-38℃ |  | √ | √ | n=1 | 1次/每批 | 设备监控报警 | 作业员/IPQC
[6 empty] | 转移钢辊温度 | 35-38℃ |  | √ | √ | n=1 | 1次/每批 | 设备监控报警 | 作业员/IPQC
[6 empty] | 转移钢辊压力 | 0.4Mpa |  | √ | √ | n=1 | 1次/每批 | 分析天平 | 作业员/IPQC
[6 empty] | 涂布钢辊温度 | 35-38℃ |  | √ | √ | n=1 | 1次/每批 | 设备监控报警 | 作业员/IPQC
[6 empty] | 涂布钢辊压力 | 0.4Mpa |  | √ | √ | n=1 | 1次/每批 | 目视 | 作业员/IPQC
[6 empty] | 胶水厂家 | 欧美 |  | √ | √ | n=1 | 1次/每桶 | 目视 | 作业员/IPQC
[6 empty] | 胶水型号 | 9350A/9350B |  | √ | √ | n=1 | 1次/每桶 | 目视 | 作业员/IPQC
[6 empty] | 胶水规格 | 20kg+20kg |  | √ | √ | n=1 | 1次/每桶 | 目视 | 作业员/IPQC
[6 empty] | 胶水配比 | 100:65 |  | √ | √ | n=1 | 1次/每批 | 设备监控报警 | 作业员/IPQC
[6 empty] | PE规格 | 735mm*90μm |  | √ | √ | n=1 | 1次/每卷 | 卷尺 | 作业员/IPQC
[6 empty] | PE厂家/型号 | 华龙/TD-PE-KB |  | √ | √ | n=1 | 1次/每卷 | 目视 | 作业员/IPQC
[6 empty] | 复合外观 | 不得有滑卷、端面褶皱；气泡、活皱、隧道、单边等 | √ | √ | √ | n=1 | 1次/每卷 | 目视 | 作业员/IPQC
5 |  | 熟化 | 熟化作业指导书；IPQC巡检 | 熟化房/红外温控仪 |  | 温度 | 夏季40-45℃； 冬季45-50℃ |  | √ | √ | 100% | 每批次 | 红外温控仪 | IPQC | 熟化记录表；熟化巡查表 | 温控异常反馈到设备保障部 |  | 熟化后，冷却10-24h
[6 empty] | 时间 | 夏季36h； 冬季48h |  | √ | √ |  |  | 时钟 | IPQC
6 |  | 分切 | ， 分切操作标准分切清扫作业要领书； 半成品防护作业要领书； 抽样管理标准 | 分切机/钢尺 |  | 清扫 | 符合清扫作业要领 |  |  | √ | 100% | 开机前/次 | 目视 | 作业员/IPQC | 分切生产记录； IPQC巡检记录 | 品控按过程质量异常处理流程处理
[6 empty] | 机器速度 | 200-350m/min |  | √ | √ | n=1 | 1次/每批 | 目视 | 作业员/IPQC
[6 empty] | 放卷张力 | 0.05-0.10Mpa |  | √ | √ | n=1 | 1次/每批 | 目视 | 作业员/IPQC
[6 empty] | 收卷张力 | 40-100N |  | √ | √ | n=1 | 1次/每批 | 目视 | 作业员/IPQC
[6 empty] | 收卷压力 | 0.2-0.8Mpa |  | √ | √ | n=1 | 1次/每批 | 目视 | 作业员/IPQC
[6 empty] | 锥度张力 | 10-40% |  | √ | √ | n=1 | 1次/每批 | 目视 | 作业员/IPQC
[6 empty] | 下膜分切尺寸 | 730mm分切为720mm；偏差：±2mm | √ | √ | √ | n=1 | 1次/每卷 | 钢尺 | 作业员/IPQC
[6 empty] | 上膜分切尺寸 | 630mm分切为308mm*2卷；偏差：±2mm | √ | √ | √ | n=1 | 1次/每卷 | 钢尺 | 作业员/IPQC
[6 empty] | 分切外观 | 不得有滑卷、端面褶皱；气泡、活皱、隧道、单边等；剔除前工序不良品 |  | √ | √ | n=1 | 1次/每卷 | 目视 | 作业员/IPQC
7 |  | 制袋 | 制袋操作标准； 制袋清扫作业要领书； 外观限度标准； 抽样管理标准 | 制袋机/钢尺/摩擦系数仪 |  | 清扫 | 符合清扫作业要领 |  |  | √ | 100% | 开机前/次 | 目视 | 作业员/IPQC | 制袋生产记录； IPQC巡检记录 | 品控按过程质量异常处理流程处理
[6 empty] | 机器速度 | 20-30只/min （14倍送） |  | √ | √ | n=1 | 1次/每批 | 目视 | 作业员/IPQC
[6 empty] | 纵封温度 | 115-120℃ |  | √ | √ | n=1 | 1次/每批 | 目视 | 作业员/IPQC
[6 empty] | 封边宽度 | 10±2mm | √ | √ | √ | n=2 | 1次/小时 | 钢尺 | 作业员/IPQC
[6 empty] | 制袋方式 | 纵一出一 |  | √ | √ | n=1 | 1次/每批 | 目视 | 作业员/IPQC
[6 empty] | 牵引张力 | 0.1-0.4Mpa |  | √ | √ | n=1 | 1次/每批 | 目视 | 作业员/IPQC
[6 empty] | 摩擦系数 | 0.3-0.4 |  | √ | √ | n=1 | 1次/每批 | 摩擦系数仪 | 作业员/IPQC
[6 empty] | 外观 | 符合外观限度标准 | √ | √ | √ | n=1 | 1次/每个 | 目视 | 作业员/IPQC
[6 empty] | 长度 | 3300±30mm | √ | √ | √ | n=2 | 1次/小时 | 钢尺 | 作业员/IPQC
[6 empty] | 宽度 | 410±10mm | √ | √ | √ | n=2 | 1次/小时 | 钢尺 | 作业员/IPQC
[6 empty] | 厚度 | 0.1132mm±10% | √ | √ | √ | n=2 | 1次/小时 | 钢尺 | 作业员/IPQC
[6 empty] | 内空宽 | 390±10mm | √ | √ | √ | n=2 | 1次/小时 | 钢尺 | 作业员/IPQC
[6 empty] | 两侧搭接膜宽（不含封边） | 280±10mm | √ | √ | √ | n=2 | 1次/小时 | 钢尺 | 作业员/IPQC
[6 empty] | 中间宽 （不含封边） | 390±10mm | √ | √ | √ | n=2 | 1次/小时 | 钢尺 | 作业员/IPQC
[6 empty] | 两侧宽 （不含封边） | 280±10mm | √ | √ | √ | n=2 | 1次/小时 | 钢尺 | 作业员/IPQC
8 |  | 包装 | 包装操作标准； 包装作业要领书； | 打包机 |  | 捆包 | 5只/叠；20只/箱 |  | √ | √ | n=1 | 1次/每箱 | 目视 | 作业员/IPQC | 包装记录；抽样记录 | 品控按过程质量异常处理流程处理 |  | 吸尘器防尘、异物处理
[6 empty] | 套袋 | PE内袋 |  | √ | √ | n=1 | 1次/每箱 | 目视 | 作业员/IPQC
[6 empty] | 封箱方式 | 工字型 |  | √ | √ | n=1 | 1次/每箱 | 目视 | 作业员/IPQC
[6 empty] | 打带方式 | 二字型 |  | √ | √ | n=1 | 1次/每箱 | 目视 | 作业员/IPQC
[6 empty] | 标签 | 信息内容正确 |  | √ | √ | n=1 | 1次/每箱 | 目视 | 作业员/IPQC
9 |  | 入库 | 仓库管理标准 | 叉车 |  | 产品标识 | 每卷标识 |  | √ |  | 100% | 每批 | 目视 | 仓管员 | 物料标识； 进销存台账； 成品入库单 | 品控按过程质量异常处理流程处理
[6 empty] | 外包装防护 | 托盘+盖板包装（高度不超过1.2米） |  | √ |  |  | 每批
10 |  | 出货检验 | 科霸负极袋质量规格书；检验操作标准； | 钢尺/千分尺/拉力机/水蒸气透过量测试仪/热封仪/摩擦系数仪 |  | 外观 | 要求整齐、平滑，无死皱纹、破损情况，符合外观接收限标准 |  | √ |  | n=2 | 每批 | 目视 | QC | 成品检验报告单；检验原始记录 | 品控按过程质量异常处理流程处理
[6 empty] | 长度 | 3300±30mm |  | √ |  | n=2 | 每批 | 钢尺 | QC
[6 empty] | 宽度 | 410±10mm |  | √ |  | n=2 | 每批 | 钢尺 | QC
[6 empty] | 厚度 | 0.1132mm±10% |  | √ |  | n=2 | 每批 | 千分尺 | QC
[6 empty] | 内空宽 | 390±10mm |  | √ |  | n=2 | 每批 | 钢尺 | QC
[6 empty] | 两侧搭接膜宽（不含封边） | 280±10mm |  | √ |  | n=2 | 每批 | 钢尺 | QC
[6 empty] | 中间宽 （不含封边） | 390±10mm |  | √ |  | n=2 | 每批 | 钢尺 | QC
[6 empty] | 两侧宽 （不含封边） | 280±10mm |  | √ |  | n=2 | 每批 | 钢尺 | QC
[6 empty] | 拉伸强度 （横向） | ≥20MPa |  | √ |  | n=2 | 每批 | 拉力机 | QC
[6 empty] | 拉伸强度 （纵向） | ≥30MPa |  | √ |  | n=2 | 每批 | 拉力机 | QC
[6 empty] | 穿刺强度 | ≥10N |  | √ |  | n=2 | 每批 | 拉力机 | QC
[6 empty] | 水蒸气透过量 | ≤0.5g/（m².24h） |  | √ |  | n=2 | 每批 | 水蒸气透过量测试仪 | QC
[6 empty] | 封口强度 | ≥10N |  | √ |  | n=2 | 每批 | 热封仪 | QC
[6 empty] | 摩擦系数 | 0.3-0.4 |  | √ |  | n=2 | 每批 | 摩擦系数仪 | QC
11 |  | 发货送货 | 仓库管理标准 | 叉车/货车 |  | 外包装防护 | 托盘+盖板包装+塑钢加固（高度不超过1.2米） |  | √ |  | 100% | 全过程监控 | 目视 | 物流公司 | 送货单/成品报告单 | 按物流质量协议规定处理
[6 empty] | 发货信息确认 | 送货单、报告单、实物信息一致 |  | √ |  | 100% | 每批 | 目视 | 仓管员/IQC