## 1 (4)
中 铝 铝 箔（陇 西）有 限 公 司
CHINALCO ALUMINUM FOIL (LONGXI) CO., LTD.
产 品 质 量 证 明 书
Certificate Of Analysis
订货单位/Customer | [12 empty] | 合同号/Contract No. |  |  |  | bzh0202405006
产品名称 Product |  | 合金状态 Alloy&Temper |  |  | 规 格 /Dimension (mm×mm) | [5 empty] | 箱 数 Several boxes |  | 抗拉强度/T.S (Mpa) |  |  |  | 延伸率/E.L(%) | 刷水试验 Brush water test
铝箔 |  | 8079CD-0 |  |  | 0.007*860 | [5 empty] | 1 |  | 控制范围 SPEC. |  | / |  | / | A 级/Level
[13 empty] | 实测值Actual |  | 80-83 |  | 2.39-2.72 | A 级/Level
执行标准/Execution Standard |  |  |  |  | GB/T3198-2020 | [5 empty] | 化学成分标准/Composition standard | [5 empty] | GB/T3190
检验 项目 | 箱 号 Box No. | 批号 LotNo | 流水号 Serial No. | 卷 号 Coil No. | 厚 度 Thickness (mm) | 宽 度Width (mm) | 长度Length（m） | 化 学 成 份/Chemical Composition (%) | [9 empty] | 检验 判定 Inspection judgment | 净 重 Net weight (kg)
[8 empty] | Si | Fe | Cu | Mn | Mg | Zn | Ti | Pb | Cr | As
控制范围 Spec. | ／ | ／ | ／ | ／ | 0.00665-0.00735 | 859-861 | / | 符合GB/T3190 | [6 empty] | ≤0.0008 | ≤0.0001 | ≤0.0001 | / | /
实测值Actual | 33213 | ZF2404A1279 | 14 | / | 0.007 | 860 | / | 符合GB/T3190 | [6 empty] | ≤0.0008 | ≤0.0001 | ≤0.0001 | 合格 | 49.7
备注：针孔： ≦80个/㎡ | [18 empty] | 49.7
检查员： |  | 张圆琳 |  |  |  | 审核人员：马丽 | [6 empty] | 包装日期： |  | 2024-6-26