## 066
品质保证指引书
制作 |  | 部门 | 品管部 | 文件编号 | PG-IQC-WI-066 |  |  | 版本 | J | 文件修订履历
|  | 文件名称 |  | 真空袋来料检验作业指引 |  |  |  | 页数 | P1/1 | I | 更新检验要求与抽样标准
[8 empty] | 生效日期 | 2024-06-28 | J | 增加摩擦系数测试
1.0 目的 | [5 empty] | 4.0 检验条件
确保真空袋来料符合我司品质要求。 | [5 empty] | 4.1 常温条件: 20℃-26℃ ;相对湿度50%±5
2.0 范围 | [5 empty] | 4.2 灯光照度：900~1100Lux
适用于我司所有型号真空袋来料检验。 | [5 empty] | 5.0 检验方式:
3.0 职责 | [5 empty] | 5.1 抽样方案：GB/T2828.1-2012
IQC检验员负责对真空袋来料进行检验，并做出相应的记录及判定。 | [5 empty] | 5.2 工具：直尺、厚度表、XRF、强光手电筒、万能材料试验机、表面电阻测试仪、静电场测试仪、XPS、自动磨擦系数分析仪等
6.0 检验项目及允收基准
| NO. | 检验项目 | 检验内容 |  |  |  | 检查工具 |  | 抽样标准 |  | 备注
| 1 | 信息核对 | 1.核对来料的详细信息，包括物料内容、数量、标识、供应商代码等是否一致；送检型号与标识相符. 2.真空袋物料有效期为:12个月，来料剩余有效期≥3个月。 |  |  |  | 目视 |  | 1次/批 Ac=0 Re=1
| 2 | 外观 | 颜色 | 颜色与样品一致,无严重色差可接受。 |  |  | 目视 |  | 一般检查Ⅱ AQL=1.0
|  |  | 杂质/脏污 | 杂质、脏污、油污等不允许； |  |  | 目视
|  |  | 热熔处 | 无皱纹，无气泡，端面整齐干净，撕手位易于撕开，其它封边区域整齐无锯齿； |  |  | 目视
|  |  | 封口 | 封口方向与图纸一致； |  |  | 目视
|  |  | 破损/划伤/针孔 | 破损，针孔不允许，指夹触摸有感刮伤不允许，无感刮伤不管控 |  |  | 目视
|  |  | 折皱/压痕 | 折皱不允许，轻微压痕可接收 |  |  | 目视
|  |  | 粉尘 | 粉尘检验方法: 用强光手电筒检查真空袋表面粉尘脏污现象； 粉尘管控标准: D＜100um忽视；100um≤D≤0.15mm 2个许可; D＞150um 不允许有。 (粉尘颗粒大小用菲林片对比) |  |  | 强光手电筒、目视
| 3 | 尺寸 | A.尺寸检测参考各型号图纸要求； B.通用检测位置：①长度 ②宽度 ③厚度 |  |  |  | 直尺、厚度表 |  | 特别检查S-1 AQL=2.5
| 4 | 抗张强度 | 纵向/横向：参工程图纸要求（图纸无要求时不测试） 注：1.裁切样品宽度25mm±1mm,长度以测试固定长度为准。 2.样品裁切均匀完好、边缘无锯齿、披锋、残缺不齐等,以免影响测试结果。 |  |  |  | 万能材料试验机 |  | 特别检查S-1 AQL=2.5
| 5 | 封边拉力 | 1.裁切样品宽度25mm±1mm,长度以测试固定长度为准； 2.样品裁切均匀完好、边缘无锯齿、披锋、残缺不齐等以免影响测试结果； 3.封边承受的重力标准，参照各图纸要求判定（图纸无要求时不测试）。 |  |  |  | 万能材料试验机 |  | 特别检查S-1 AQL=2.5
| 6 | 静电电阻 | 参照工程图纸要求（图纸无要求时不测试）。 |  |  |  | 表面电阻测试仪 |  | 特别检查S-1 AQL=2.5
| 7 | 抗静电测试 | 参图纸要求； （图纸无要求时不测试） |  |  |  | 静电场测试仪 |  | 特别检查S-1 AQL=2.5
| 8 | 摩擦系数测试 | 标准：外表面摩擦系数μs平均值≥0.25 注：1.裁切16*9CM大小样品进行测试 2.样品裁切均匀完好、边缘无锯齿、披锋、残缺不齐等,以免影响测试结果 |  |  |  | 自动摩擦系数分析仪 |  | 10PCS/批 Ac=0 Re=1
| 9 | XPS | 参照工程图纸要求（图纸无要求时不测试，图纸有要求测试频次参图纸要求） 测试位置：取袋内侧区域任意位置 |  |  |  | XPS |  | 1PCS/批 Ac=0，Re=1 （次/月）
| 10 | 有害物质 | 参照PG-SM-045《环境有害物质检测管理规范》 |  |  |  | XRF |  | /
7.0 注意事项
7.1 开封检验前用无尘布沾酒精将待检材料外包装清洁干净，检验完成后将剩余物料进行真空包装后返回仓库。
7.2 检验不合格物料须贴红标签和控制在待检区域作退货处理,急用需采购部或MRB组会签特采，并由SQE通知IQC检验员更换为特采标签
7.3 未尽事宜，以实际使用效果为准。
表单编号：LSHN/PG-QR-071-B