## Sheet1
江苏丰源铝材料科技有限公司
质量保证书
订单号:
产品名称 DESCRIPTION | 铝 箔 |  |  | 规格 （mm） SIZE |  |  | 0.007*620
检验标准 STANDARD | GB/T3198-2020 |  |  | 合金状态 ALLOY﹠TEMPER |  |  | 8079-0
力学性能 MECHANICALOROPERTIES | 抗拉强度（Mpa) TENSILESTPENGTH |  |  | 延伸率（%） ELONGATION
| 80 |  |  | 3
湿润(级) WETTABILITY | A |  |  | 针孔（个/㎡） PINHOLES |  |  | ≤30
展卷 （m） FREEFALL LENGTH | 0.3 |  |  | 宽度公差(mm) WIDTH TOLERANCE |  |  | ±1
外观质量 APPERANCE | 良好 |  |  | 厚度公差(%) THICKNESS TOLERANCE |  |  | ±4
化学成分（%） CHEMICAI COMPOSITION
Al | Fe | Si | Cu | Mg | Mn | Zn | Ti | Cr
98.88 | 0.73 | 0.08 | <0.05 | <0.05 | <0.05 | <0.1 | <0.06 | —
报告人：张翠萍 |  | 复核：吴复红 |  |  |  | 日期：2025.5.9