## Sheet1
热封不牢损失统计：
生产批号 | 产品名称 | 客户 | 产品结构 | 原材料 | 不合格品数量（KG） | 客户扣款
2504167 | 空白防潮复合膜168mm | 康普药业股份有限公司 | PET12/VMPET12/PE40 | 富昌PE 860*40 | 153
2504059 | “赛抗”小柴胡颗粒药用复合膜B06203-00 | 江西百神药业股份有限公司 | PET12/VMPET12/PE35 | 富昌PE 860*35 | 59
2506068 | 庆大霉素普鲁卡因维B12颗粒（仁和） | 浙江前进药业有限公司 | PET12/VMPET12/PE35 | 富昌PE 740*35 | 242
2506053 | 阿莫西林颗粒复合膜（蜜雪儿）(B351f-27) | 康普药业股份有限公司岳阳分公司 | PET12/VMPET12/PE45 | 富昌PE 790*45 | 182
2506031 | “步长”小柴胡颗粒药用复合膜B05704-01 | 江西百神药业股份有限公司 | PET12/VMPET12/PE35 | 富昌PE 860*35 | 721
2507180 | 达嘉维康阿奇霉素颗粒复合膜7袋 | 达嘉维康生物制药有限公司 | PET12/VMPET12/PE40 | 富昌PE 860*40 | / | 3405
2504295 | “步长”小柴胡颗粒药用复合膜B05704-01 | 江西百神药业股份有限公司 | PET12/VMPET12/PE35 | 富昌PE 860*35 | 50 | 540
2506031 | 【眼小福】眼部热奄包内袋复合膜 | 湖南维目视嘉医疗器械有限公司 | PET12/VMPET12/PE60 | 富昌PE 860*60 | 60
| 合计 |  |  |  | 1467 | 3945