## 1
陇 西 西 北 铝 铝 箔 有 限 公 司
LONGXI NORTHWEST ALUMINIUM FOIL CO., LTD.
产 品 质 量 证 明 书
Certificate Of Analysis
订货单位/Customer | [11 empty] | 合同号/Contract No. |  |  |  | BSXD210406-10
产品名称 Product |  | 合金状态 Alloy&Temper |  | 规 格 /Dimension (mm×mm) | [5 empty] | 箱 数 Several boxes |  | 抗拉强度/T.S (Mpa) |  |  |  | 延伸率/E.L(%) | 刷水试验 Brush water test
铝箔 |  | 1235-0 |  | 0.016*750 | [5 empty] | 6 |  | 控制范围 SPEC. |  | - |  | - | A 级/Level
[12 empty] | 实测值Actual |  | 86-88 |  | 2.6-3.0 | A 级/Level
执行标准/Execution Standard |  |  |  | GB/T3198-2010 | [5 empty] | 化学成分标准/Composition standard | [5 empty] | GB/T3190
检验 项目 | 箱 号 Box No. | 流水号 Serial No. | 卷 号 Coil No. | 厚 度 Thickness (mm) | 宽 度Width (mm) | 长度Length（m） | 化 学 成 份/Chemical Composition (%) | [9 empty] | 检验 判定 Inspection judgment | 净 重 Net weight (kg)
[7 empty] | Si | Fe | Cu | Mn | Mg | Zn | Ti | Pb | Cr | As
控制范围 Spec. | ／ | ／ | ／ | 0.015-0.017 | 749-751 | / | 符合GB/T3190 | [6 empty] | ≤0.0008 | ≤0.0001 | ≤0.0001 | / | /
实测值Actual | 41783 | Y21046012301 | ／ | 0.016 | 750 | / | 符合GB/T3190 | [6 empty] | ≤0.0008 | ≤0.0001 | ≤0.0001 | 合格 | 784.1
实测值Actual | 41784 | Y21046012302 | ／ | 0.016 | 750 | / | 符合GB/T3190 | [6 empty] | ≤0.0008 | ≤0.0001 | ≤0.0001 | 合格 | 787.4
实测值Actual | 41785 | Y21046012303 | ／ | 0.016 | 750 | / | 符合GB/T3190 | [6 empty] | ≤0.0008 | ≤0.0001 | ≤0.0001 | 合格 | 789.4
实测值Actual | 41786 | Y21046012304 | ／ | 0.016 | 750 | / | 符合GB/T3190 | [6 empty] | ≤0.0008 | ≤0.0001 | ≤0.0001 | 合格 | 783.9
实测值Actual | 41787 | Y21046012305 | ／ | 0.016 | 750 | / | 符合GB/T3190 | [6 empty] | ≤0.0008 | ≤0.0001 | ≤0.0001 | 合格 | 790.7
实测值Actual | 41788 | Y21046012306 | ／ | 0.016 | 750 | / | 符合GB/T3190 | [6 empty] | ≤0.0008 | ≤0.0001 | ≤0.0001 | 合格 | 782.2
备注：针孔：≤10个/㎡ | [13 empty] | 总 重/Total weight（kg）: |  |  |  | 4717.7
检查员： |  | 郭晓燕 | [9 empty] | 日期： |  | 2021-9-30