## Sheet1
出厂检验报告
Factory Inspection Report NO:JX-ZL-D-1
| 客户 | 怡永丰 |  |  | 型号 | 低温自动包PE
| Customer |  |  |  | Product Model
| 单号 | JX2112253 |  |  | 规格 | 785mm*60um
| Order No. |  |  |  | Specification
| 生产日期 | 2022.1.2 |  |  | 检验日期 | 2022.1.2
| Production Date |  |  |  | Inspection Date
| 检验标准 | GB/T 4456-2008
Test Standard
| 检验项目 |  | 单位 | 标准 | 检验结果 | 判定 | 检验方法
| Test Items |  | Unit | Standard | Test Resutl | Justification | Test method
| 卷膜宽度 |  | mm | ±3 | 788 | PASS | GB/T 6673-2001
Width
| 卷膜平均厚度 |  | ㎛ | ±10 | 57.89 | PASS | GB/T 6672-2001
Average thickness of roll film
| 启封温度 |  | ℃ |  | 105度/8.16N | PASS | Pression 0.3Mpa.Time1S
Seal Initiation Temperature
| 摩擦系数 | 静态 |  | ≤0.25 | 0.162 | PASS | GB/T 10006-1988
static
| Coefficients of friction | 动态 |  | ≤0.25 | 0.161 | PASS
kinetic
| 拉伸强度 | 纵向 | Mpa | ≥21 | 26.5 | PASS | GB/T 1040.3-2006
MD
| Tensile srtength at break | 横向 |  | ≥19 | 22.66 | PASS
TD
| 断裂伸长率 | 纵向 | ％ | ≥200 | 517 | PASS | GB/T 1040.3-2006
MD
| Elongation at break | 横向 |  | ≥500 | 596 | PASS
TD
| 润湿张力 | 处理面 | mN/m | ≥38 | 40 | PASS | GB/T 14216-2008
| Wetting tension | Treated side
| 外观 |  |  | GB/T 4456-2008 | GB/T 4456-2008 | PASS | GB/T 4456-2008
Appearance
综合判定
Analysis Conclusion
备注
Notes
| 检验员 | 郭秋莲 |  | 审核人 | 郑雷强 | 打印日期 | 2022-01-03
| Tester |  |  | Approver |  | Printing Date
检验合格
Pass the test